## 检验报告信息
2025年第2批市级监督抽查结果汇总表
序号 | 产品名称 | 产品具体名称 | 受检单位名称 | 标称生产单位 | 商标 | 规格型号 | 生产日期/批号 | 综合判定 | 不合格项目（名称） | 所在县
1 | 建筑钢材 | 热轧带肋钢筋 | 嘉祥县众邦建材有限公司 | 中新钢铁集团 | 中新 | Φ14mm | 2025.07.02// | 合格 |  | 嘉祥县
2 | 建筑钢材 | 热轧带肋钢筋 | 嘉祥县众邦建材有限公司 | 江苏徐钢钢铁集团有限公司 | 徐钢 | Φ18mm | 2025.05.05// | 合格 |  | 嘉祥县
3 | 建筑钢材 | 热轧带肋钢筋 | 金乡县润富钢材贸易有限公司 | 徐钢集团 | 徐钢 | Φ18mm | 2025.06.17// | 合格 |  | 金乡县
4 | 建筑钢材 | 热轧带肋钢筋 | 邹城市逵通商贸有限公司 | 山东钢铁股份有限公司莱芜分公司 | 莱钢 | Φ20mm | 2025.05.27// | 合格 |  | 邹城市
5 | 建筑钢材 | 热轧带肋钢筋 | 金乡县润富钢材贸易有限公司 | 中新钢铁集团 | 中新 | Φ12mm | 2025.06.29// | 合格 |  | 金乡县
6 | 建筑钢材 | 热轧带肋钢筋 | 邹城市令辉钢材有限公司 | 山东钢铁股份有限公司莱芜分公司 | 莱钢 | Φ16mm | 2025.07.17// | 合格 |  | 邹城市
7 | 建筑钢材 | 热轧带肋钢筋 | 金乡县润富钢材贸易有限公司 | 石横特钢集团有限公司 | 石特牌 | Φ12mm | 2025.01.19// | 合格 |  | 金乡县
8 | 建筑钢材 | 热轧带肋钢筋 | 邹城市聚泰工贸有限公司 | 山东钢铁集团永锋临港有限公司 | 永锋 | Φ18mm | 2025.06.16// | 合格 |  | 邹城市
9 | 建筑钢材 | 热轧带肋钢筋 | 济宁华岳贸易有限公司 | 山东钢铁集团永锋临港有限公司 | 永锋 | Φ18mm | 2025.05.01// | 合格 |  | 任城区
10 | 建筑钢材 | 钢筋混凝土用钢 热轧带肋钢筋 | 济宁华岳贸易有限公司 | 石横特钢集团有限公司 | 石特牌 | Φ18mm | 2025.05.12// | 合格 |  | 任城区
11 | 建筑钢材 | 热轧带肋钢筋 | 济宁禹晟建材有限公司 | 江苏徐钢钢铁集团有限公司 | 徐钢集团 | Φ18mm | 2025.06.05// | 合格 |  | 嘉祥县
12 | 建筑钢材 | 热轧带肋钢筋 | 邹城市易园商贸有限公司 | 山东钢铁股份有限公司莱芜分公司 | 莱钢 | Φ14mm | 2025.05.10// | 合格 |  | 邹城市
13 | 建筑钢材 | 热轧带肋钢筋 | 邹城市易园商贸有限公司 | 山东钢铁股份有限公司莱芜分公司 | 莱钢 | Φ12mm | 2025.07.17// | 合格 |  | 邹城市
14 | 建筑钢材 | 热轧带肋钢筋 | 邹城市易园商贸有限公司 | 山东钢铁股份有限公司莱芜分公司 | 莱钢 | Φ16mm | 2025.06.21// | 合格 |  | 邹城市
15 | 建筑钢材 | 热轧带肋钢筋 | 邹城市兴泰物资贸易有限公司 | 山东钢铁集团永锋临港有限公司 | 永锋 | Φ12mm | 2025.06.18// | 合格 |  | 邹城市
16 | 建筑钢材 | 热轧带肋钢筋 | 邹城市兴泰物资贸易有限公司 | 山东钢铁股份有限公司莱芜分公司 | 莱钢 | Φ12mm | 2025.07.18// | 合格 |  | 邹城市
17 | 建筑钢材 | 钢筋混凝土用钢 热轧带肋钢筋 | 济宁华岳贸易有限公司 | 中新钢铁集团 | 中新 | Φ16mm | 2025.06.04// | 合格 |  | 任城区
18 | 建筑钢材 | 热轧带肋钢筋 | 嘉祥县众邦建材有限公司 | 中新钢铁集团 | 中新 | Φ12mm | 2025.07.08// | 合格 |  | 嘉祥县
19 | 建筑钢材 | 热轧带肋钢筋 | 邹城市逵通商贸有限公司 | 山东钢铁股份有限公司莱芜分公司 | 莱钢 | Φ16mm | 2025.06.20// | 合格 |  | 邹城市
20 | 建筑钢材 | 热轧带肋钢筋 | 邹城市聚泰工贸有限公司 | 山东钢铁集团永锋临港有限公司 | 永锋 | Φ16mm | 2025.06.30// | 合格 |  | 邹城市
21 | 建筑钢材 | 热轧带肋钢筋 | 邹城市圣辉建材有限公司 | 山东钢铁集团永锋临港有限公司 | 永锋 | Φ16mm | 2024.10.09// | 合格 |  | 邹城市
22 | 建筑钢材 | 热轧带肋钢筋 | 邹城市圣辉建材有限公司 | 山东钢铁集团永锋临港有限公司 | 永锋 | Φ12mm | 2025.07.04// | 合格 |  | 邹城市
23 | 建筑钢材 | 热轧带肋钢筋 | 邹城市聚泰工贸有限公司 | 山东钢铁集团永锋临港有限公司 | 永锋 | Φ14mm | 2025.07.13// | 合格 |  | 邹城市
24 | 建筑钢材 | 热轧带肋钢筋 | 邹城市兴泰物资贸易有限公司 | 山东钢铁股份有限公司莱芜分公司 | 莱钢 | Φ14mm | 2025.07.24// | 合格 |  | 邹城市
25 | 建筑钢材 | 热轧带肋钢筋 | 邹城市逵通商贸有限公司 | 山东钢铁股份有限公司莱芜分公司 | 莱钢 | Φ14mm | 2025.06// | 合格 |  | 邹城市
26 | 建筑钢材 | 钢筋混凝土用钢 热轧带肋钢筋 | 金乡县润富钢材贸易有限公司 | 徐钢集团 | 徐钢 | Φ16mm | 2025.06.19// | 合格 |  | 金乡县
27 | 建筑钢材 | 热轧带肋钢筋 | 济宁禹晟建材有限公司 | 山东钢铁集团永锋临港有限公司 | 永锋 | Φ16mm | 2025.07.06// | 合格 |  | 嘉祥县
28 | 建筑钢材 | 热轧带肋钢筋 | 济宁禹晟建材有限公司 | 中新钢铁集团有限公司 | 中新 | Φ14mm | 2025.03.28// | 合格 |  | 嘉祥县
29 | 建筑钢材 | 热轧带肋钢筋 | 邹城市令辉钢材有限公司 | 山东钢铁股份有限公司莱芜分公司 | 莱钢 | Φ12mm | 2025.07.17// | 合格 |  | 邹城市
30 | 建筑钢材 | 热轧带肋钢筋 | 邹城市兴泰物资贸易有限公司 | 山东钢铁集团永锋临港有限公司 | 永锋 | Φ18mm | 2025.06.17// | 合格 |  | 邹城市
31 | 铅酸蓄电池 | 固定型阀控式铅酸蓄电池 | 山东圣阳电源股份有限公司 | 山东圣阳电源股份有限公司 | / | SP12-33 | 2025-07-25// | 合格 |  | 曲阜市
32 | 铅酸蓄电池 | 电动道路车辆用铅酸蓄电池 | 山东圣阳电源股份有限公司 | 山东圣阳电源股份有限公司 | / | 3-EV-200 | 2025-07-25// | 合格 |  | 曲阜市
33 | 铅酸蓄电池 | 电动道路车辆用铅酸蓄电池 | 山东诺力新能源科技有限公司 | 山东诺力新能源科技有限公司 | / | 6-EVF-38 | 2025-05-25// | 合格 |  | 兖州区
34 | 家用和类似用途插头插座 | 一联二级三级插座 | 曲阜市津利机电设备有限公司 | 浙江正泰建筑电器有限公司 | / | NEW7-Q11100A | 2000.07// | 合格 |  | 曲阜市
35 | 家用和类似用途插头插座 | CD210S系列一位二极一位三极插座10A | 曲阜市家和家美灯饰店 | 浙江德力西国际电工有限公司 | / | QS86S/3 | 2024.09.01// | 合格 |  | 曲阜市
36 | 铅酸蓄电池 | 电动助力车用阀控式铅酸蓄电池 | 山东诺力新能源科技有限公司 | 山东诺力新能源科技有限公司 | 新诺力 | 6-DZF-20.5 | 2025-07-25// | 合格 |  | 兖州区
37 | 家用和类似用途插头插座 | 二三极宽体插座 | 邹城市天马新辉煌灯饰有限公司 | 宁波公牛电器有限公司 | 公牛 | G25Z223AS | 2024.12.27// | 合格 |  | 济宁市
38 | 家用和类似用途插头插座 | 一位三级插座（A版/新）16A | 邹城市万里科贸有限公司 | 宁波公牛电器有限公司 | 公牛 | G06Z104S | 2024.11.28// | 合格 |  | 济宁市
39 | 铅酸蓄电池 | 电动道路车辆用铅酸蓄电池 | 曲阜圣威电源科技有限公司 | 曲阜圣威电源科技有限公司 | 孚创 | 6-EVF-35 | 2025-06-11// | 合格 |  | 曲阜市
40 | 建筑防水卷材 | 弹性体改性沥青防水卷材 | 济宁盛大防水建材有限公司 | 济宁盛大防水建材有限公司 | 盛大兴程 | SBS Ⅰ PY PE PE 3 10 | 2025-5-10// | 合格 |  | 嘉祥县
41 | 建筑防水卷材 | 弹性体改性沥青防水卷材 | 济宁中森防水建材有限公司 | 济宁中森防水建材有限公司 | 中森 | SBS Ⅰ PY PE PE 3 10 | 2025-3-18// | 合格 |  | 嘉祥县
42 | 建筑防水卷材 | SBS改性沥青防水卷材 | 山东海盾高新工程材料制造有限公司 | 山东海盾高新工程材料制造有限公司 | 昭辉 | SBS Ⅰ PY PE PE 3 10 | 2025-6-25// | 合格 |  | 曲阜市
43 | 建筑防水卷材 | 聚乙烯丙纶复合防水卷材 | 曲阜市科创建材有限公司 | 曲阜市科创建材有限公司 | 圣地科创 | FS2 100 m×1.2 m×0.6 mm | 2024-3-18// | 合格 |  | 曲阜市
44 | 建筑防水卷材 | 聚乙烯丙纶复合防水卷材 | 山东普文特防水科技股份有限公司 | 山东普文特防水科技股份有限公司 | 三孔 | FS2 100 m×1.2 m×0.7 mm | 2025-05-08// | 合格 |  | 曲阜市
45 | 食品接触用纸包装及容器等制品 | 食品接触用纸包装袋（牛堡芝王） | 山东鼎辉包装科技有限公司 | 山东鼎辉包装科技有限公司 | / | mm：180×320 | 2025-08-13// | 合格 |  | 兖州区
46 | 食品接触用纸包装及容器等制品 | 食品接触用纸容器（纸杯） | 山东鼎辉包装科技有限公司 | 山东鼎辉包装科技有限公司 | / | 280ml | 2025-08-10// | 合格 |  | 兖州区
47 | 铅酸蓄电池 | 电动道路车辆用铅酸蓄电池 | 山东亿能电源有限公司 | 山东亿能电源有限公司 | 亿能 | 6-EVF-32 | 2025-07-24// | 合格 |  | 曲阜市
48 | 食品接触用纸包装及容器等制品 | 食品接触用纸包装容器（纸杯） | 济宁德信源纸品有限公司 | 济宁德信源纸品有限公司 | / | 12oZ | 2025-05-12// | 合格 |  | 兖州区
49 | 家用和类似用途插头插座 | 错位三级插座 | 曲阜市雨凡阳光照明店（个体工商户） | 安徽阳光照明电器有限公司 | / | YF82513 | 2024.07// | 合格 |  | 曲阜市
50 | 铅酸蓄电池 | 电动助力车用阀控式铅酸蓄电池 | 山东亿能电源有限公司 | 山东亿能电源有限公司 | 亿能 | 6-DZF-12 | 2025-07-17// | 合格 |  | 曲阜市
51 | 食品接触用纸包装及容器等制品 | 食品接触用淋膜纸板 | 山东金叶新材料科技有限公司 | 山东金叶新材料科技有限公司 | / | 875mm宽幅 260g/m^2^ | 2025-05-28// | 合格 |  | 兖州区
52 | 铅酸蓄电池 | 电动助力车用阀控式铅酸蓄电池 | 邹城洪志新能源车业有限公司 | 超威电源集团有限公司 | 超威 | 6-DZF-13 | 2025-06-02// | 合格 |  | 济宁市
53 | 铅酸蓄电池 | 电动助力车用阀控式铅酸蓄电池 | 邹城市君远行电动车销售部 | 天能电池集团股份有限公司 | / | 6-DZF-12 | 2025-06-11// | 合格 |  | 邹城市
54 | 铅酸蓄电池 | 电动助力车用阀控式铅酸蓄电池 | 邹城市志成电动车批发部 | 天能电池集团股份有限公司 | 天能 | 6-DZF-12.3 | 2025-06-07// | 合格 |  | 邹城市
55 | 密胺塑料餐具 | 密胺塑料餐具（碗） | 山东口福餐具有限公司 | 山东口福餐具有限公司 | / | C-2.5 | 2024-11-15// | 合格 |  | 邹城市
56 | 密胺塑料餐具 | 密胺塑料餐具（凉菜盘） | 山东口福餐具有限公司 | 山东口福餐具有限公司 | / | 10006 | 2024-11-20// | 合格 |  | 邹城市
57 | 非复合膜袋 | 商品零售包装袋（铁棍山药龙须面） | 济宁乾丰商贸有限公司 | 济宁乾丰商贸有限公司 | / | mm：315×320×0.065 | 2025-08-18// | 合格 |  | 高新技术产业开发区
58 | 非复合膜袋 | 聚乙烯包装袋 | 曲阜市天宝塑料包装有限公司 | 曲阜市天宝塑料包装有限公司 | / | mm：240×345×0.06 | 2025-07-19// | 合格 |  | 曲阜市
59 | 非复合膜袋 | 聚乙烯包装袋 | 济宁市鑫昌包装科技有限公司 | 济宁市鑫昌包装科技有限公司 | / | mm：1200×700×0.055 | 2025-08-30// | 合格 |  | 金乡县
60 | 食品接触用塑料包装容器、工具等制品 | 食品包装用聚酯（PET）桶 | 济宁文赢包装科技有限公司 | 济宁文赢包装科技有限公司 | / | Φ85mm×80mm 350ml | 2025-09-04// | 合格 |  | 金乡县
61 | 食品接触用塑料包装容器、工具等制品 | PET饮料瓶 | 今麦郎饮品（兖州）有限公司 | 今麦郎饮品（兖州）有限公司 | / | 500ml | 2025-08-18// | 合格 |  | 兖州区
62 | 食品接触用塑料包装容器、工具等制品 | 塑料一次性餐饮具（烤鸭盒） | 济宁丰玺生物材料有限公司 | 济宁丰玺生物材料有限公司 | / | mm：106×156×40（一格） | 2025-08-10// | 合格 |  | 嘉祥县
63 | 食品接触用塑料包装容器、工具等制品 | 食品接触用塑料保鲜盒盖 | 山东乐和家日用品有限公司 | 山东乐和家日用品有限公司 | / | S-1201 | 2025-08-17// | 合格 |  | 兖州区
64 | 复合膜袋 | POF热收缩膜 | 山东新达包装科技有限公司 | 山东新达包装科技有限公司 | / | mm：680×0.012 | 2025-07-22// | 合格 |  | 高新技术产业开发区
65 | 复合膜袋 | PET/PE复合袋 | 曲阜市天宝塑料包装有限公司 | 曲阜市天宝塑料包装有限公司 | / | mm：260×360×0.065 | 2025-07-12// | 合格 |  | 曲阜市
66 | 复合膜袋 | BOPP/VMCPP复合膜 | 山东勇嘉包装科技股份有限公司 | 山东勇嘉包装科技股份有限公司 | / | mm：310×0.045 | 2025-07-17// | 合格 |  | 泗水县
67 | 复合膜袋 | BOPP/PE复合包装袋 | 山东远大包装股份有限公司 | 山东远大包装股份有限公司 | / | mm：280×640×0.10 | 2025-07-24// | 合格 |  | 泗水县
68 | 复合膜袋 | 食品包装用塑料复合膜（沛丰数字饼干） | 鱼台县新世纪塑料彩印有限公司 | 鱼台县新世纪塑料彩印有限公司 | / | mm：190×0.05 | 2025-08-13// | 合格 |  | 鱼台县
69 | 复合膜袋 | BOPP/VMCPP复合膜 | 山东宏大伟业包装股份有限公司 | 山东宏大伟业包装股份有限公司 | / | mm：350×0.05 | 2025-07-15// | 合格 |  | 泗水县
70 | 复合膜袋 | 食品包装袋（味精） | 济宁山水塑业有限公司 | 济宁山水塑业有限公司 | / | mm：240×170×0.08 | 2025-05-10// | 合格 |  | 嘉祥县
71 | 塑料购物袋 | 塑料购物袋 | 龙贵超市（济宁北湖省级旅游度假区）有限公司 | 河南特创生物科技有限公司 | / | mm：500×（300+70+70）×0.03 | /// | 合格 |  | 北湖省级旅游度假区
72 | 塑料购物袋 | 塑料购物袋 | 邹城市百货大楼有限责任公司 | 济南市历城区精美塑料包装厂 | / | mm：500×（300+60）×0.03 | -// | 合格 |  | 邹城市
73 | 塑料购物袋 | 塑料购物袋 | 济宁瑞尔福商贸有限公司明珠分公司 | 安徽新之盛塑料科技有限公司 | / | mm：580×（350+70×2）×0.03 | /// | 不合格 | 环保要求-塑料购物袋附件 | 任城区
74 | 铅酸蓄电池 | 电动助力车用阀控式铅酸蓄电池 | 邹城市史志亭电动车维修部 | 超威电源集团有限公司 | / | 6-DZF-12 | 2025-07-06// | 合格 |  | 邹城市
75 | 车用润滑油 | 中负荷工业齿轮油 | 山东三品新能源有限公司 | 山东三品新能源有限公司 | 山東三品 | L-CKC460 | 2025.08.12// | 合格 |  | 鱼台县
76 | 车用润滑油 | 汽油机油 | 雷特斯蒂（山东）润滑科技股份有限公司 | 雷特斯蒂（山东）润滑科技股份有限公司 | / | SL 5W-40 | 2025.08.25// | 合格 |  | 邹城市
77 | 车用润滑油 | 汽油机油 | 山东鑫海能润滑油股份有限公司 | 山东鑫海能润滑油股份有限公司 | 鑫海能 | SL 5W/30 | 2025.08.14// | 合格 |  | 汶上县
78 | 车用润滑油 | 柴油机油 | 山东鑫海能润滑油股份有限公司 | 山东鑫海能润滑油股份有限公司 | 鑫海能 | CI-4 15W/40 | 2025.08.14// | 合格 |  | 汶上县
79 | 车用润滑油 | 装载机专用油发动机油 | 山东源根石油化工有限公司 | 山东源根石油化工有限公司 | 源根 | CH-4 15W-40 | 2025.08.18// | 合格 |  | 高新技术产业开发区
80 | 车用润滑油 | 柴油机油 | 山东宇驰新材料科技有限公司 | 山东宇驰新材料科技有限公司 | 帕尔玛 | CI-4 15W-40 | 2025.08.20// | 合格 |  | 任城区
81 | 车用润滑油 | 柴油机油 | 山东品多能源科技有限公司 | 山东品多能源科技有限公司 | / | CD 15W-40 | 2025.08.13// | 合格 |  | 邹城市
82 | 车用润滑油 | 抗磨液压油（高压） | 山东宇驰新材料科技有限公司 | 山东宇驰新材料科技有限公司 | 帕尔玛 | L-HM46 | 2025.08.19// | 合格 |  | 任城区
83 | 车用润滑油 | 抗磨液压油 | 山东三品新能源有限公司 | 山东三品新能源有限公司 | 山東三品 | L-HM46 | 2025.08.12// | 合格 |  | 鱼台县
84 | 车用润滑油 | 抗磨液压油 | 金乡县得威石油化工科技有限公司 | 金乡县得威石油化工科技有限公司 | 诺力特 | L-HM46 | 2025.08.11// | 合格 |  | 金乡县
85 | 车用润滑油 | 抗磨液压油 | 卡松科技股份有限公司 | 卡松科技股份有限公司 | 卡松 | L-HM46 | 2025.08.12// | 合格 |  | 任城区
86 | 苯类产品 | 粗苯 | 济宁中泰煤化有限公司 | 济宁中泰煤化有限公司 | / | 加工用 | 2025.07.22// | 合格 |  | 鱼台县
87 | 苯类产品 | 粗苯 | 山东荣信集团有限公司 | 山东荣信集团有限公司 | / | 加工用 | 2025-08-01// | 合格 |  | 邹城市
88 | 苯类产品 | 焦化苯 | 山东汇能新材料科技股份有限公司 | 山东汇能新材料科技股份有限公司 | / | / | 2025-08-07// | 合格 |  | 金乡县
89 | 苯类产品 | 焦化苯 | 山东恒信科技发展有限公司 | 山东恒信科技发展有限公司 | / | / | 2025.08.19// | 合格 |  | 邹城市
90 | 次氯酸盐 | 次氯酸钠 | 济宁中银电化有限公司 | 济宁中银电化有限公司 | / | AⅠ | 2025-07-23// | 合格 |  | 汶上县
91 | 次氯酸盐 | 次氯酸钠 | 山东鲁泰化学有限公司 | 山东鲁泰化学有限公司 | 鲁泰星 | AⅡ | 2025-07-22// | 合格 |  | 鱼台县
92 | 工业甲醛 | 工业用甲醛溶液 | 山东省嘉泰化工科技有限公司 | 山东省嘉泰化工科技有限公司 | / | 37% | 2025-07-30// | 合格 |  | 嘉祥县
93 | 工业甲醛 | 工业用甲醛溶液 | 济宁鸿都新材料科技有限公司 | 济宁鸿都新材料科技有限公司 | / | 37% | 2025-07-30// | 合格 |  | 嘉祥县
94 | 陶瓷砖 | 陶瓷砖 | 济宁景福商贸有限公司 | 广东新中源陶瓷有限公司 | 新中源 | 800mm×400mm×7.4mm | 2022-04-30// | 合格 |  | 任城区
95 | 陶瓷砖 | 陶瓷砖 | 金乡县国盛瓷砖经营部（个体工商户） | 佛山市金品德陶瓷砖有限公司 | 品德风尚 | 400mm×800mm×7.4mm | 2025-03-22// | 合格 |  | 金乡县
96 | 陶瓷砖 | 陶瓷砖 | 邹城市安雅装饰装修工程有限公司 | 佛山欧神诺陶瓷有限公司 | 欧神诺 | 800mm×800mm×9.0mm | 2024-08-01// | 合格 |  | 济宁市
97 | 陶瓷砖 | 陶瓷砖 | 济宁市兖州区路易摩登瓷砖店 | 佛山市路易摩登陶瓷销售有限公司 | 路易摩登 | 800mm×800mm | 2023-06-27// | 合格 |  | 兖州区
98 | 工业用甲醇 | 工业用甲醇 | 山东兖矿国际焦化有限公司 | 山东兖矿国际焦化有限公司 | / | / | 2025-07-28// | 合格 |  | 兖州区
99 | 陶瓷砖 | 陶瓷砖 | 金乡县王康建筑材料经营部 | 肇庆乐华陶瓷洁具有限公司 | 箭牌 | 800mm×800mm×10mm | 2022-08-10// | 合格 |  | 金乡县
100 | 工业用甲醇 | 工业用甲醇 | 兖矿国宏化工有限责任公司 | 兖矿国宏化工有限责任公司 | / | / | 2025.08.01// | 合格 |  | 邹城市
101 | 工业用甲醇 | 工业用甲醇 | 山东盛发焦化有限公司 | 山东盛发焦化有限公司 | / | / | 2025.07.22// | 合格 |  | 鱼台县
102 | 工业过氧化氢 | 工业过氧化氢 | 济宁市兖州区银泉精细化工有限公司 | 济宁市兖州区银泉精细化工有限公司 | / | 27.5% | 2025.07.28// | 合格 |  | 兖州区
103 | 氯碱产品 | 高纯盐酸 | 济宁中银电化有限公司 | 济宁中银电化有限公司 | / | / | 2025.07.23// | 合格 |  | 汶上县
104 | 氯碱产品 | 高纯盐酸 | 山东鲁泰化学有限公司 | 山东鲁泰化学有限公司 | 鲁泰星 | ≥31% | 2025.07.22// | 合格 |  | 鱼台县
105 | 氯碱产品 | 副产盐酸 | 山东硅科新材料有限公司 | 山东硅科新材料有限公司 | / | Ⅱ类 | 2025.08.05// | 合格 |  | 金乡县
106 | 氯碱产品 | 副产盐酸 | 如鲲（山东）新材料科技有限公司 | 如鲲（山东）新材料科技有限公司 | / | Ⅰ | 2025.08.05// | 合格 |  | 金乡县
107 | 氯碱产品 | 副产盐酸 | 金乡蒜乡肥业化工有限公司 | 金乡蒜乡肥业化工有限公司 | / | Ⅰ类 | 2025.08.05// | 合格 |  | 金乡县
108 | 陶瓷砖 | 陶瓷砖 | 邹城市祥炬商贸有限公司 | 广东狮王陶瓷有限公司 | 狮王 | 400mm×800mm | 2025-05-23// | 合格 |  | 济宁市
109 | 氯碱产品 | 副产盐酸 | 山东汉峰新材料科技有限公司 | 山东汉峰新材料科技有限公司 | / | Ⅱ型 ≥20% | 2025.07.23// | 合格 |  | 汶上县
110 | 煤制品 | 无烟煤一号 | 泗水县济河办兴旺煤炭购销处 | / | / | 散装 | 2025-10-20// | 合格 |  | 泗水县
111 | 煤制品 | 无烟煤2号 | 泗水县济河办何记煤厂 | / | / | 散装 | 2025-09-30// | 合格 |  | 泗水县
112 | 煤制品 | 无烟煤2号 | 泗水县柘沟镇兴隆无烟煤销售点 | / | / | 散装 | 2025-10-20// | 合格 |  | 泗水县
113 | 煤制品 | 无烟煤一号 | 曲阜市颜记顺通清洁煤销售处 | / | / | 散装 | 2025-10-10// | 合格 |  | 曲阜市
114 | 煤制品 | 洁净无烟块煤 | 济宁市珍旺商贸有限公司 | 晋城市众博汇清洁能源有限公司 | 烈焰 | 40kg/袋 | 2025-11-01/2025-11-01 | 合格 |  | 汶上县
115 | 煤制品 | 无烟煤二号 | 嘉祥县朝川煤碳销售中心 | / | / | 散装 | 2025-11-05// | 合格 |  | 嘉祥县
116 | 煤制品 | 无烟煤二号 | 嘉祥诚合煤业有限公司 | / | / | 散装 | 2025-10-20// | 合格 |  | 嘉祥县
117 | 煤制品 | 无烟煤二号 | 嘉祥县伟凤煤炭销售中心 | / | / | 散装 | 2025-11-08// | 合格 |  | 嘉祥县
118 | 煤制品 | 无烟煤二号 | 金乡县羊山镇石云攀清洁能源销售部 | 晋城 | / | 散装 | 2025-11-05// | 合格 |  | 金乡县
119 | 煤制品 | 无烟煤一号 | 金乡县羊山镇义成清洁能源经营部 | 高平科兴南阳煤业 | / | 散装 | 2025-10-20// | 合格 |  | 金乡县
120 | 内衣 | 男士针织裤 | 邹城龙贵购物广场有限公司龙贵超市 | 榆林市九州塞上羊服装有限公司 | 塞北羊 | 165/76B | //19F022 | 合格 |  | 邹城市
121 | 内衣 | 男式背心 | 邹城市坤轩针织服装店（个体工商户） | 汕头市佳美针织服装有限公司 | 爱舒肤 | 175/100（XL） | //A59481 | 合格 |  | 邹城市
122 | 内衣 | 棉毛内衣 | 邹城龙贵购物广场有限公司龙贵超市 | 天津市贝美琦服饰有限公司 | 贝美嘉 | 150 | //833616 | 合格 |  | 邹城市
123 | 内衣 | 内衣 | 曲阜市万悦城服装店 | 曲阜市万悦城服装店 | / | 185 | /// | 不合格 | 纤维含量 | 曲阜市
124 | 内衣 | 莱卡满花家居套装 | 汶上县明旺针织品销售中心 | 汶上县明旺针织品销售中心 | 怡轩贝琪 | 130 | /// | 合格 |  | 汶上县
125 | 羊毛衫 | 女士毛衫 | 邹城市坤轩针织服装店（个体工商户） | 上海迎秋服饰有限公司 | 迎秋 | 115 | //8A133 | 合格 |  | 邹城市
126 | 羊毛衫 | 针织衫 | 邹城市坤轩针织服装店（个体工商户） | 上海贵夫人服饰有限公司 | / | 均码 | /// | 合格 |  | 邹城市
127 | 羊毛衫 | 手工缝花开衫 | 曲阜市祥峰服装店 | 曲阜市祥峰服装店 | 洲语国际 | M | //JE98596A9H | 合格 |  | 曲阜市
128 | 羊毛衫 | 毛衣 | 曲阜市方铎女装店 | 济南方铎服饰有限公司 | / | L | //M25116807 | 合格 |  | 曲阜市
129 | 羊毛衫 | 卡黛亚羊毛衫 | 曲阜市百盛斯尔丽服装鞋业广场 | 上海时漫服饰有限公司 | 卡黛亚 | 均码 | //8882652 | 合格 |  | 曲阜市
130 | 羊毛衫 | 毛衫 | 曲阜市万悦城服装店 | 曲阜市万悦城服装店 | 绿情 | 均码 | /// | 不合格 | 纤维含量 | 曲阜市
131 | 羊毛衫 | 针织毛衫 | 汶上县承霞服饰店（个体工商户） | 上海望羽羊毛衫有限公司 | 望羽 | 均码 | //92-2309 | 合格 |  | 汶上县
132 | 羊毛衫 | 针织毛衫 | 汶上县承霞服饰店（个体工商户） | 上海望羽羊毛衫有限公司 | 望羽 | 均码 | //55-580 | 不合格 | 纤维含量 | 汶上县
133 | 羊毛衫 | 羊毛衫 | 汶上县皇品鸟羊毛衫联民专柜 | 浙江老儿头服饰有限公司 | LLDKELINBEDVN | 均码 | //1062 | 不合格 | 纤维含量 | 汶上县
134 | 羊毛衫 | 高级烫钻占领毛衫 | 嘉祥县桑贝斯兰德服饰店 | 浙江菲瑞姿服饰有限公司 | 雅轩国际 | 均码 | //YX168-25M726D | 不合格 | 纤维含量 | 嘉祥县
135 | 羊毛衫 | 毛织时装衫 | 嘉祥星娟服饰店（个体工商户） | 香港金鼠服饰国际集团有限公司 | / | 均码 | //8525 | 不合格 | 纤维含量 | 嘉祥县
136 | 羊毛衫 | 毛衫 | 嘉祥靓丽港人女装商行 | 海宁和昶时装有限公司 | 慕雁 | L | //SBL8281 | 不合格 | 纤维含量 | 嘉祥县
137 | 羊毛衫 | 羊毛衫 | 济宁市兖州区元素女装店 | 济宁市兖州区元素女装店 | / | 均码 | /// | 合格 |  | 兖州区
138 | 羊毛衫 | 羊毛衫 | 济宁市兖州区王登梅服装零售店 | 济宁市兖州区王登梅服装零售店 | / | 均码 | /// | 不合格 | 纤维含量 | 兖州区
139 | 羊毛衫 | 羊毛衫 | 鱼台县巧云服装店 | 广州市锦绘服装有限公司 | 丽比多 | 115 | //YS327 | 不合格 | 纤维含量 | 鱼台县
140 | 羊毛衫 | 毛衫 | 泗水县泗河办卫光服装店 | 武汉元田制衣有限公司 | 元田 | 均码 | //8610 | 合格 |  | 泗水县
141 | 羊毛衫 | 羊毛衫 | 泗水县济河办刘志远服装店 | 上海富典服饰有限公司 | 袋鼠 | 180/96A | //23M8079 | 合格 |  | 泗水县
142 | 羊毛衫 | 羊毛衫 | 泗水县泗河办恒帅服饰店 | 上海铭圣恒帅服饰有限公司 | 恒帅 | 180 | //F5DMS5372 | 合格 |  | 泗水县
143 | 羊毛衫 | 针织衫 | 微山县夏镇博文服装批发超市（个体工商户） | 浙江桐乡濮院毛衫创新园区 | 阿文服饰 | 120 | //25c-10 | 不合格 | 纤维含量 | 微山县
144 | 羊毛衫 | 毛衫 | 微山县夏镇随氏百货服装店（个体工商户） | 微山县夏镇随氏百货服装店（个体工商户） | 缔唯雅 | 均码 | /// | 不合格 | 纤维含量 | 微山县
145 | 羊毛衫 | 女式毛衫 | 金乡县慧鑫服装店 | 上海彩羊针织有限公司 | 恒源祥 | 115 | //KDR2832507 | 合格 |  | 金乡县
146 | 羊毛衫 | 精品羊毛衫 | 金乡龙贵购物广场有限公司 | 苏州莱娜时装有限公司 | 华依天成 | 均码 | //25277 | 不合格 | 纤维含量 | 金乡县
147 | 羊毛衫 | 男士羊毛衫 | 梁山派菲雅服饰经营部（个体工商户） | 三利集团服饰有限公司 | / | 115 | /// | 合格 |  | 梁山县
148 | 羊毛衫 | 毛衣 | 梁山正信楼商贸有限公司 | 广州佐拉商贸有限公司 | MRS20RA | 均码 | /// | 合格 |  | 梁山县
149 | 羊毛衫 | 毛衣 | 济宁市恒妥商贸有限公司 | 广州韵淇琇服饰有限公司 | 丽迪莎 | 165 | //KP41M2095 | 合格 |  | 济宁市
150 | 儿童服装 | 卫衣 | 嘉祥星娟服饰店（个体工商户） | 香港小黄鸭时尚科技有限公司 | 哈罗小黄鸭IP联名款 | 120 | //T-76058A | 合格 |  | 嘉祥县
151 | 儿童服装 | 可脱卸冲锋衣 | 泗水县泗河办安冉服装店 | 泗水县泗河办安冉服装店 | 达菲户外 | 150 | //5B6022 | 合格 |  | 泗水县
152 | 儿童服装 | 针织运动裤 | 曲阜市金源文体用品有限公司 | 李宁体育童装有限公司 | 李宁 | 175/78A | //YKYU027-2 | 合格 |  | 济宁市
153 | 儿童服装 | 工装裤 | 鱼台县宝康儿童服饰店 | 鱼台县宝康儿童服饰店 | 添衣加裤 | 29 | //6726 | 合格 |  | 鱼台县
154 | 儿童服装 | 卫衣 | 微山县夏镇博文服装批发超市（个体工商户） | 浙江省宁波匡堰工业园区 | / | 160 | //W2598 | 合格 |  | 微山县
155 | 儿童服装 | 加厚休闲裤 | 微山县夏镇随氏百货服装店（个体工商户） | 奇尔美制衣企划 | 酷比小兔 | 29 | //J-01 | 合格 |  | 微山县
156 | 儿童服装 | 卫衣（T恤） | 金乡县万客来服装店 | 金乡县万客来服装店 | 贝酷仔仔 | 170 | /// | 不合格 | 纤维含量 | 金乡县
157 | 儿童服装 | 长裤 | 梁山正信楼商贸有限公司 | 浙江森马服饰股份有限公司 | SEM/R | 160 | /// | 合格 |  | 梁山县
158 | 儿童服装 | 两面穿羽绒服 | 济宁高新区佳烁童装店 | 三六一度童装有限公司 | 361° | 170 | //K52542902 | 合格 |  | 高新技术产业开发区
159 | 儿童服装 | 羽绒服 | 济宁高新区鲁源儿童服装店（个体工商户） | 浙江起步贸易有限公司 | ABCKIDS | 150 | //F551309027 | 合格 |  | 高新技术产业开发区
160 | 家居服 | 家居服 | 济宁市兖州区建设东路水晶之恋内衣广场 | 广东洪兴实业股份有限公司 | 芬腾 | 170 | /// | 合格 |  | 兖州区
161 | 家居服 | 家居服 | 汶上县丽美针织内衣销售中心 | 汶上县丽美针织内衣销售中心 | 风语诺 | L | //fyn-299 | 不合格 | 纤维含量 | 汶上县
162 | 家居服 | 女士家居服 | 微山县启翔超市连锁有限公司 | 山东盛隆之家服饰有限公司 | 盛隆之家 | XL | //6571 | 合格 |  | 微山县
163 | 家居服 | 女士家居服套装 | 梁山县都市丽人风内衣店 | 都市丽人（中国）控股有限公司 | 都市丽人 | L | /// | 合格 |  | 梁山县
164 | 家居服 | 好运小狐狸棋盘格舒棉绒长袖长裤开衫套装 | 山东友棉贸易有限公司济宁第一分公司 | 友棉国际贸易有限公司 | 阪织屋 | 160 | //603485100 | 合格 |  | 高新技术产业开发区
165 | 婴幼儿服装 | 棉立领闭裆套 | 鱼台县何瑞雨孕婴用品生活店 | 童泰婴幼儿服饰有限公司 | 童泰 | 110 | //T56D2739 | 合格 |  | 鱼台县
166 | 婴幼儿服装 | 羽绒服 | 鱼台县宝宝乐孕婴童用品店 | 言溢科技（浙江）有限公司 | 匠依坊 | 130 | //GWT25531 | 合格 |  | 鱼台县
167 | 婴幼儿服装 | 套装 | 金乡龙贵购物广场有限公司 | 浙江森马服饰股份有限公司 | balabala | 110 | //201325104103 | 合格 |  | 金乡县
168 | 婴幼儿服装 | 儿童内衣 | 济宁市兖州区梅红百货服装商行 | 安阳市剑龙针织有限公司 | / | 110 | /// | 合格 |  | 兖州区
169 | 婴幼儿服装 | 拼色风衣 | 济宁高新区王子羊孕婴用品超市永旺店 | 杭州童里服饰有限公司 | 童里 | 130 | //050-2531181 | 合格 |  | 高新技术产业开发区